## Технические требования
Приложение № 4 - Техническое описание СПЕЦОБУВИ рабочей кожаной на период 2017-2019 года для филиалов ПАО «Юнипро» к Уведомлению о проведении двухэтапного запроса предложений № И289 от 31.10.2016 г.
Техническое описание СПЕЦОБУВИ рабочей кожаной для нужд филиалов ПАО "Юнипро"
1 | 88 0000.01:00209 | Ботинки кожаные с защитным подноском, подошва ПУ/ТПУ, ПУ/ТПУ/ТПУ (мужские) | Кожаные ботинки мужские на шнурках с защитным подноском из поликарбоната или композита.Материал подошвы:ПУ/ТПУ, ПУ/ТПУ/ТПУ. Метод крепления подошвы – литьевой или горячая вулканизация.Верх обуви: натуральная водостойкая тисненая кожа КРС толщиной не менее 1,8–2,0 мм.
2 | 88 0000.01:00210 | Ботинки кожаные с защитным подноском, подошва ПУ/ТПУ (женские) | Кожаные ботинки женские на шнурках с защитным подноском из поликарбоната или композита.Материал подошвы:ПУ/ТПУ . Метод крепления подошвы – литьевой или горячая вулканизация.Верх обуви: натуральная водостойкая тисненая кожа КРС толщиной не менее 1,8–2,0 мм.
3 | 88 0000.01:00213 | Полуботинки кожаные с защитным подноском, подошва ПУ/ТПУ, ПУ/ТПУ/ТПУ (мужские) | Кожаные полуботинки мужские на шнурках с защитным подноском из поликарбоната или композита.Материал подошвы: ПУ/ТПУ, ПУ/ТПУ/ТПУ. Метод крепления подошвы – литьевой или горячая вулканизация.Верх обуви: натуральная водостойкая тисненая кожа КРС толщиной не менее 1,8–2,0 мм.
4 | 88 0000.01:00214 | Полуботинки кожаные с защитным подноском, подошва ПУ/ТПУ, ПУ/ТПУ/ТПУ(женские) | Кожаные полуботинки женские на шнурках с защитным подноском из поликарбоната или композита.Материал подошвы:ПУ/ТПУ, ПУ/ТПУ/ТПУ. Метод крепления подошвы – литьевой или горячая вулканизация.Верх обуви: натуральная водостойкая тисненая кожа КРС толщиной не менее 1,8–2,0 мм.
5 | 88 0000.01:00215 | Ботинки кожаные мужские, подошва ПУ/ТПУ | Кожаные ботинки мужские на шнурках.Материал подошвы: ПУ/ТПУ. Метод крепления подошвы – литьевой или горячая вулканизация.Ботинки должны иметь: мягкую прокладку под подноском, профиль подошвы, препятствующий скольжению, глухой клапан для защиты стопы от пыли и грязи, широкий мягкий задний манжет (кант).Верх обуви: натуральная водостойкая тисненая кожа КРС толщиной не менее 1,8–2,0 мм.Соединения деталей обуви, кроме соединения низа с верхом, должны обладать прочностью на разрыв не менее 120 Н/см.П
6 | 88 0000.01:00217 | Ботинки кожаные мужские с защитным подноском для защиты от повышенных температур на термостойкой маслобензостойкой подошве | Ботинки кожаные мужские на шнурках с защитным подноском из поликарбоната или композита материал подошвы нитрил или двухслойная подошва с ходовым слоем из нитрильной резины метод крепления подошвы литьевой или горячая вулканизация ботинки должны иметь мягкую прокладку под подноском профиль подошвы препятствующий скольжению глухой клапан для защиты стопы от пыли и грязи широкий мягкий задний манжет(кант) ботинки могут иметь специальную вкладную стельку для защиты от проколов из кевлара
7 | 88 0000.01:00218 | Ботинки кожаные утепленные с защитным подноском, подошва ПУ/ТПУ, ПУ/ТПУ/ТПУ мужские | Кожаные ботинки мужские на шнурках с защитным подноском из поликарбоната или композита.Материал подошвы: ПУ/ТПУ, ПУ/ТПУ/ТПУ. Метод крепления подошвы – литьевой или горячая вулканизация.Верх обуви: кожа натуральная КРС, термоустойчивая, водостойкая толщиной не менее 1,8–2,0 мм.Подошва: материал должен сохранять защитные свойства при контакте с поверхностями при пониженных (до минус 35 °С) и повышенных (до 120 °С) температурах. Утеплитель: утепляющая подкладка из натурального меха.
8 | 88 0000.01:00219 | Ботинки кожаные утепленные с защитным подноском, подошва ПУ/ТПУ, ПУ/ТПУ/ТПУ женские | Кожаные ботинки женские на шнурках с защитным подноском из поликарбоната или композита.Материал подошвы: ПУ/ТПУ, ПУ/ТПУ/ТПУ. Метод крепления подошвы – литьевой или горячая вулканизация.Верх обуви: кожа натуральная КРС, термоустойчивая, водостойкая толщиной не менее 1,8–2,0 мм.Подошва: материал должен сохранять защитные свойства при контакте с поверхностями при пониженных (до минус 35 °С) и повышенных (до 120 °С) температурах. Утеплитель: утепляющая подкладка из натурального меха.
9 | 88 0000.01:00222 | Ботинки кожаные утепленные с защитным подноском с защитой от вибрации мужские | Кожаные мужские ботинки на шнурках с защитным подноском из поликарбоната. Верх обуви: натуральная водостойкая тисненая кожа КРС толщиной не менее 1,4 мм.Подошва: пакет деталей низа обуви должен включать подошву из материала с антивибрационными свойствами, эластичную мембрану, виброгасящие элементы. Метод крепления подошвы – литьевой.Утеплитель: утепляющая подкладка из натурального меха.
10 | 88 0000.01:00226 | Ботинки кожаные утепленные с защитным подноском для защиты от повышенных температур, искр и брызг расплавленного металла мужские | Кожаные ботинки с подноском из поликарбоната или композита, выполнены из натуральной термостойкой кожи, прошитой жаропрочными нитками, снабжены защитным верхним кантом «быстрый сброс».Обувь должна предотвращать попадание внутрь искр и брызг расплавленного металла и обладать устойчивостью к кратковременному воздействию открытого пламени.Материал подошвы:ПУ/нитрил, или нитрил. Метод крепления – литьевой или горячая вулканизация.Верх обуви: кожа натуральная КРС, термоустойчивая, водостойкая
11 | 88 0000.01:00227 | Ботинки кожаные с защитным подноском с защитой от вибрации | Кожаные ботинки на шнурках с защитным подноском из поликарбоната. Верх обуви: натуральная водостойкая тисненая кожа КРС толщиной не менее 1,4 мм.Метод крепления подошвы – литьевой.
12 | 88 0000.01:00229 | Ботинки кожаные с защитным подноском подошва ПУ/нитрил или нитрил мужские | Ботинки кожаные мужские на шнурках с защитным подноском из поликарбоната или композита материал подошвы ПУ/нитрил или нитрил метод крепления подошвы литьевой или горячая вулканизация ботинки должны иметь мягкую прокладку под подноском профиль подошвы препятствующий скольжению глухой клапан для защиты стопы от пыли и грязи широкий мягкий задний манжет(кант) верх обуви: натуральная водостойкая тисненая кожа КРС толщиной не менее 1,8-2,0мм
13 | 88 0000.01:00230 | Ботинки кожаные с защитным подноском подошва ПУ/нитрил или нитрил женские | Ботинки кожаные женские на шнурках с защитным подноском из поликарбоната или композита материал подошвы ПУ/нитрил или нитрил метод крепления подошвы литьевой или горячая вулканизация ботинки должны иметь мягкую прокладку под подноском профиль подошвы препятствующий скольжению глухой клапан для защиты стопы от пыли и грязи широкий мягкий задний манжет(кант) верх обуви натуральная водостойкая тисненая кожа КРС толщиной не менее 1,8-2,0мм
14 | 88 0000.01:00231 | Полуботинки кожаные мужские с защитным подноском подошва ПУ/нитрил или нитрил | Полуботинки кожаные мужские на шнурках с защитным подноском из поликарбоната или композита материал подошвы ПУ/нитрил или нитрил метод крепления подошвы литьевой или горячая вулканизация полуботинки должны иметь мягкую прокладку под подноском профиль подошвы препятствующий скольжению глухой клапан для защиты стопы от пыли и грязи широкий мягкий задний кант верх обуви натуральная водостойкая тисненая кожа КРС толщиной не менее 1,8-2,0мм
15 | 88 0000.01:00232 | Полуботинки кожаные женские с защитным подноском подошва ПУ/нитрил или нитрил | Полуботинки кожаные женские на шнурках с защитным подноском из поликарбоната или композита материал подошвы ПУ/нитрил или нитрил метод крепления подошвы литьевой или горячая вулканизация полуботинки должны иметь мягкую прокладку под подноском профиль подошвы препятствующий скольжению глухой клапан для защиты стопы от пыли и грязи широкий мягкий задний кант верх обуви натуральная водостойкая тисненая кожа КРС толщиной не менее 1,8-2,0мм соединения деталей обуви кроме соединения низа
16 | 88 0000.01:00234 | Ботинки кожаные женские подошва ПУ/нитрил или нитрил | Ботинки кожаные женские на шнурках материал подошвы ПУ/нитрил или нитрил метод крепления подошвы литьевой или горячая вулканизация ботинки должны иметь мягкую прокладку под подноском профиль подошвы препятствующий скольжению глухой клапан для защиты стопы от пыли и грязи широкий мягкий задний манжет(кант) верх обуви натуральная водостойкая тисненая кожа КРС толщиной не менее 1,8-2,0мм соединения деталей обуви кроме соединения низа с верхом
17 | 88 0000.01:00235 | Ботинки кожаные утепленные мужские с защитным подноском подошва ПУ/нитрил или нитрил | Ботинки кожаные утепленные мужские на шнурках с защитным подноском из поликарбоната или композита материал подошвы ПУ/нитрил или нитрил метод крепления подошвы литьевой или горячая вулканизация ботинки должны иметь мягкую прокладку под подноском профиль подошвы препятствующий скольжению глухой клапан для защиты стопы от пыли и грязи широкий мягкий задний манжет(кант) верх обуви: кожа натуральная КРС термоустойчивая водостойкая толщиной не менее 1,8-2,0мм
18 | 88 0000.01:00236 | Ботинки кожаные утепленные женские с защитным подноском подошва ПУ/нитрил или нитрил | Ботинки кожаные утепленные женские на шнурках с защитным подноском из поликарбоната или композита материал подошвы ПУ/нитрил или нитрил метод крепления подошвы литьевой или горячая вулканизация ботинки должны иметь мягкую прокладку под подноском профиль подошвы препятствующий скольжению глухой клапан для защиты стопы от пыли и грязи широкий мягкий задний манжет(кант) верх обуви: кожа натуральная КРС термоустойчивая водостойкая толщиной не менее 1,8-2,0мм
19 | 88 0000.02:00066 | Сапоги кожаные с защитным подноском, подошва ПУ/ТПУ, ПУ/ТПУ/ТПУ мужские | Кожаные сапоги мужские с защитным подноском из поликарбоната или композита.Материал подошвы: ПУ/ТПУ, ПУ/ТПУ/ТПУ. Метод крепления подошвы – литьевой или горячая вулканизация.Верх обуви: натуральная водостойкая тисненая кожа КРС толщиной не менее 1,8–2,0 мм.
20 | 88 0000.02:00067 | Сапоги кожаные с защитным подноском, подошва ПУ/ТПУ, ПУ/ТПУ/ТПУ женские | Кожаные сапоги женские с защитным подноском из поликарбоната или композита.Материал подошвы: ПУ/ТПУ, ПУ/ТПУ/ТПУ. Метод крепления подошвы – литьевой или горячая вулканизация.Верх обуви: натуральная водостойкая тисненая кожа КРС толщиной не менее 1,8–2,0 мм.
21 | 88 0000.02:00069 | Ботинки кожаные с защитным подноском для защиты от повышенных температур, искр и брызг расплавленного металла мужские | Кожаные ботинки мужские с подноском из поликарбоната или композита, выполнены из натуральной термостойкой кожи, прошитой жаропрочными нитками, снабжены защитным верхним кантом «быстрый сброс».Обувь должна предотвращать попадание внутрь искр и брызг расплавленного металла и обладать устойчивостью к кратковременному воздействию открытого пламени.Материал подошвы: ПУ/нитрил, или нитрил. Метод крепления – литьевой или горячая вулканизация.Верх обуви: кожа натуральная КРС, термоустойчивая, водостойкая
22 | 88 0000.02:00070 | Сапоги кожаные утепленные с защитным подноском, подошва ПУ/ТПУ мужские | Кожаные сапоги мужские с защитным подноском из поликарбоната или композита.Материал подошвы:ПУ/ТПУ. Метод крепления подошвы – литьевой или горячая вулканизация.Верх обуви: кожа натуральная КРС, термоустойчивая, толщиной не менее 1,8–2,0 мм на основные детали верха.Утеплитель: утепляющая подкладка из натурального меха/шерстина, или синтетический утеплитель.
23 | 88 0000.02:00071 | Сапоги кожаные утепленные с защитным подноском, подошва ПУ/ТПУ женские | Кожаные сапоги женские с защитным подноском из поликарбоната или композита.Материал подошвы:ПУ/ТПУ. Метод крепления подошвы – литьевой или горячая вулканизация.Верх обуви: кожа натуральная КРС, термоустойчивая, толщиной не менее 1,8–2,0 мм на основные детали верха.Утеплитель: утепляющая подкладка из натурального меха/шерстина, или синтетический утеплитель.
24 | 88 0000.02:00076 | Сапоги кожаные утепленные для защиты от повышенных температур, искр и брызг расплавленного металла мужские | Сапоги кожаные мужские.Материал подошвы: нитрил или двухслойная подошва с ходовым слоем из нитрильной резины. Метод крепления – литьевой или горячая вулканизация.Верх обуви: кожа натуральная КРС, термоустойчивая, толщиной не менее 1,8–2,0 мм.Подошва: материал должен сохранять защитные свойства при контакте с поверхностями при пониженных (до минус 40 °С) и повышенных (до 300 °С (в течение 60 сек)) температурах. Утеплитель: утепляющая подкладка из натурального меха.
25 | 88 0000.02:00077 | Сапоги кожаные с защитным подноском для защиты от повышенных температур, искр и брызг расплавленного металла мужские | Кожаные сапоги мужские с подноском из поликарбоната или композита, выполнены из натуральной термостойкой кожи, прошитой жаропрочными нитками.Обувь должна предотвращать попадание внутрь искр и брызг расплавленного металла и обладать устойчивостью к кратковременному воздействию открытого пламени.Материал подошвы:ПУ/нитрил, или нитрил. Метод крепления – литьевой или горячая вулканизация.Верх обуви: кожа натуральная КРС, термоустойчивая, водостойкая толщиной не менее 1,8–2,0 мм.
26 | 88 0000.02:00078 | Сапоги кожаные с защитным подноском, подошва ПУ/нитрил или нитрил мужские | Кожаные сапоги мужские с защитным подноском из поликарбоната или композита.Материал подошвы: ПУ/нитрил или нитрил. Метод крепления подошвы – литьевой или горячая вулканизация.Сапоги должны иметь: мягкую прокладку под подноском, профиль подошвы, препятствующий скольжению с самоочищающимся протектором, регулируемое голенище.Верх обуви: натуральная водостойкая тисненая кожа КРС толщиной не менее 1,8–2,0 мм.
27 | 88 0000.02:00080 | Сапоги кожаные утепленные с защитным подноском, подошва ПУ/нитрил, или нитрил мужские | Кожаные сапоги мужские с защитным подноском из поликарбоната или композита.Допускается конструкция с галошей из полиуретана или поливинилхлорида, а также с голенищем на шнурках.Материал подошвы:ПУ/нитрил, или нитрил. Метод крепления подошвы – литьевой или горячая вулканизация.Сапоги должны иметь: мягкую прокладку под подноском, регулируемое по ширине голенище
28 | 88 0000.02:00081 | Сапоги кожаные утепленные с защитным подноском, подошва ПУ/нитрил или нитрил женские | Кожаные сапоги женские с защитным подноском из поликарбоната или композита.Допускается конструкция с галошей из полиуретана или поливинилхлорида, а также с голенищем на шнурках.Материал подошвы:ПУ/нитрил или нитрил. Метод крепления подошвы – литьевой или горячая вулканизация.Сапоги должны иметь: мягкую прокладку под подноском, регулируемое по ширине голенище
Позиции № 1, 2, 5, 12, 13, 16 Кожаные ботинки на шнурках с защитным подноском из поликарбоната или композита (мужские и женские). Материал подошвы: ПУ/ТПУ или ПУ/ТПУ/ТПУ; ПУ/нитрил или нитрил. Метод крепления подошвы – литьевой или горячая вулканизация. Ботинки должны иметь: мягкую прокладку под подноском, профиль подошвы, препятствующий скольжению, глухой клапан для защиты стопы от пыли и грязи, широкий мягкий задний манжет (кант). Верх обуви: натуральная водостойкая тисненая кожа КРС толщиной не менее 1,8–2,0 мм. Соединения деталей обуви, кроме соединения низа с верхом, должны обладать прочностью на разрыв не менее 120 Н/см. Подошва: материал должен сохранять защитные свойства при контакте с поверхностями при пониженных (до минус 35 °С) и повышенных (до 120 °С) температурах. Профиль подошвы должен быть не менее 4 мм. Коэффициент трения скольжения по зажиренным поверхностям – не менее 0,2. Ходовая часть подошвы должна обладать прочностью на разрыв не менее 180 Н/см и не должна снижать ее более чем на 25 % за весь срок службы. Материал подошвы обуви должен обладать прочностью не менее 2 Н/мм² и твердостью не более 70 единиц по Шору. Прочность крепления деталей низа с верхом обуви должна быть не менее 45 Н/см. Подносок: поликарбонат или композит. Подносок должен выдерживать ударную нагрузку в 200 Дж, а также сдавливающую нагрузку в 1,5 тонны. Внутренний зазор безопасности защитного носка при ударе энергией в 200 Дж должен быть не менее 20 мм.
Позиции № 3, 4, 14, 15 Кожаные полуботинки на шнурках с защитным подноском из поликарбоната или композита (мужские и женские). Материал подошвы: ПУ/ТПУ или ПУ/ТПУ/ТПУ; ПУ/нитрил или нитрил. Метод крепления подошвы – литьевой или горячая вулканизация. Ботинки должны иметь: мягкую прокладку под подноском, профиль подошвы, препятствующий скольжению, глухой клапан для защиты стопы от пыли и грязи, широкий мягкий задний манжет (кант). Верх обуви: натуральная водостойкая тисненая кожа КРС толщиной не менее 1,8–2,0 мм. Соединения деталей обуви, кроме соединения низа с верхом, должны обладать прочностью на разрыв не менее 120 Н/см. Подошва: материал должен сохранять защитные свойства при контакте с поверхностями при пониженных (до минус 35 °С) и повышенных (до 120 °С) температурах. Профиль подошвы должен быть не менее 4 мм. Коэффициент трения скольжения по зажиренным поверхностям – не менее 0,2. Ходовая часть подошвы должна обладать прочностью на разрыв не менее 180 Н/см и не должна снижать ее более чем на 25 % за весь срок службы. Материал подошвы обуви должен обладать прочностью не менее 2 Н/мм² и твердостью не более 70 единиц по Шору. Прочность крепления деталей низа с верхом обуви должна быть не менее 45 Н/см. Подносок: поликарбонат или композит. Подносок должен выдерживать ударную нагрузку в 200 Дж, а также сдавливающую нагрузку в 1,5 тонны. Внутренний зазор безопасности защитного носка при ударе энергией в 200 Дж должен быть не менее 20 мм.
Позиция № 6, 21 Ботинки кожаные с защитным подноском для защиты от повышенных температур на термостойкой маслобензостойкой подошве Кожаные ботинки на шнурках с защитным подноском из поликарбоната или композита. Материал подошвы: нитрил или двухслойная подошва с ходовым слоем из нитрильной резины. Метод крепления подошвы – литьевой или горячая вулканизация. Ботинки должны иметь: мягкую прокладку под подноском, профиль подошвы, препятствующий скольжению, глухой клапан для защиты стопы от пыли и грязи, широкий мягкий задний манжет (кант). Ботинки могут иметь специальную вкладную стельку для защиты от проколов из кевлара. Не допускается использование металлической фурнитуры, а также швы должны быть прошиты термостойкими нитками, если ботинки используются в условиях риска возникновения электрической дуги. Шнурки обуви не должны поддерживать горение. Верх обуви: кожа натуральная КРС, термоустойчивая, водостойкая толщиной не менее 1,8–2,0 мм Соединения деталей обуви, кроме соединения низа с верхом, должны обладать прочностью на разрыв не менее 120 Н/см. Подошва: материал должен сохранять защитные свойства при контакте с поверхностями при пониженных (до минус 40 °С) и повышенных (до 300 °С (в течение 60 сек)) температурах. Профиль подошвы должен быть не менее 4 мм. Коэффициент трения скольжения по зажиренным поверхностям – не менее 0,2. Ходовая часть подошвы должна обладать прочностью на разрыв не менее 180 Н/см и не должна снижать ее более чем на 25 % за весь срок службы. Материал подошвы обуви должен обладать прочностью не менее 2 Н/мм² и твердостью не более 70 единиц по Шору. Прочность крепления деталей низа с верхом обуви должна быть не менее 45 Н/см. Подносок: поликарбонат или композит. Подносок должен выдерживать ударную нагрузку в 200 Дж, а также сдавливающую нагрузку в 1,5 тонны. Внутренний зазор безопасности защитного носка при ударе энергией в 200 Дж должен быть не менее 20 мм. Стелька для защиты от проколов: стелька должна быть изготовлена из кевлара. Стелька должна иметь размер, соответствующий обуви, защищать стопу от прокола по всей длине и обеспечивать сопротивление сквозному проколу не менее 1200 Н.
Позиции № 7,8, 17, 18 Ботинки утепленные кожаные на шнурках с защитным подноском из поликарбоната или композита (мужские и женские). Материал подошвы: ПУ/ТПУ или ПУ/ТПУ/ТПУ; ПУ/нитрил или нитрил. Метод крепления подошвы – литьевой или горячая вулканизация. Ботинки должны иметь: мягкую прокладку под подноском, профиль подошвы, препятствующий скольжению, глухой клапан для защиты стопы от пыли и грязи, широкий мягкий задний манжет (кант). Верх обуви: натуральная водостойкая тисненая кожа КРС толщиной не менее 1,8–2,0 мм. Соединения деталей обуви, кроме соединения низа с верхом, должны обладать прочностью на разрыв не менее 120 Н/см. Подошва: материал должен сохранять защитные свойства при контакте с поверхностями при пониженных (до минус 35 °С) и повышенных (до 120 °С) температурах. Профиль подошвы должен быть не менее 4 мм. Коэффициент трения скольжения по зажиренным поверхностям – не менее 0,2. Ходовая часть подошвы должна обладать прочностью на разрыв не менее 180 Н/см и не должна снижать ее более чем на 25 % за весь срок службы. Материал подошвы обуви должен обладать прочностью не менее 2 Н/мм² и твердостью не более 70 единиц по Шору. Прочность крепления деталей низа с верхом обуви должна быть не менее 45 Н/см. Подносок: поликарбонат или композит. Подносок должен выдерживать ударную нагрузку в 200 Дж, а также сдавливающую нагрузку в 1,5 тонны. Внутренний зазор безопасности защитного носка при ударе энергией в 200 Дж должен быть не менее 20 мм. Утеплитель: утепляющая подкладка из натурального меха/шерстина или синтетический утеплитель, синтетические утеплители должны быть огнестойкими и не содержать металлизированной плёнки.
Позиция № 10 Ботинки кожаные утепленные с защитным подноском для защиты от повышенных температур на термостойкой маслобензостойкой подошве Кожаные ботинки на шнурках с защитным подноском из поликарбоната или композита. Материал подошвы: нитрил или двухслойная подошва с ходовым слоем из нитрильной резины. Метод крепления подошвы – литьевой или горячая вулканизация. Ботинки должны иметь: мягкую прокладку под подноском, профиль подошвы, препятствующий скольжению, глухой клапан для защиты стопы от пыли и грязи, широкий мягкий задний манжет (кант). Ботинки могут иметь специальную вкладную стельку для защиты от проколов из кевлара. Не допускается использование металлической фурнитуры, а также швы должны быть прошиты термостойкими нитками, если ботинки используются в условиях риска возникновения электрической дуги. Шнурки обуви не должны поддерживать горение. Верх обуви: кожа натуральная КРС, термоустойчивая, водостойкая толщиной не менее 1,8–2,0 мм Соединения деталей обуви, кроме соединения низа с верхом, должны обладать прочностью на разрыв не менее 120 Н/см. Подошва: материал должен сохранять защитные свойства при контакте с поверхностями при пониженных (до минус 40 °С) и повышенных (до 300 °С (в течение 60 сек)) температурах. Профиль подошвы должен быть не менее 4 мм. Коэффициент трения скольжения по зажиренным поверхностям – не менее 0,2. Ходовая часть подошвы должна обладать прочностью на разрыв не менее 180 Н/см и не должна снижать ее более чем на 25 % за весь срок службы. Материал подошвы обуви должен обладать прочностью не менее 2 Н/мм² и твердостью не более 70 единиц по Шору. Прочность крепления деталей низа с верхом обуви должна быть не менее 45 Н/см. Подносок: поликарбонат или композит. Подносок должен выдерживать ударную нагрузку в 200 Дж, а также сдавливающую нагрузку в 1,5 тонны. Внутренний зазор безопасности защитного носка при ударе энергией в 200 Дж должен быть не менее 20 мм. Стелька для защиты от проколов: стелька должна быть изготовлена из кевлара. Стелька должна иметь размер, соответствующий обуви, защищать стопу от прокола по всей длине и обеспечивать сопротивление сквозному проколу не менее 1200 Н. Утеплитель: утепляющая подкладка из натурального меха/шерстина или синтетический утеплитель, синтетические утеплители должны быть огнестойкими и не содержать металлизированной плёнки.
Позиции № 19,20, 26 Сапоги кожаные с защитным подноском из поликарбоната или композита. Материал подошвы: ПУ/ТПУ, ПУ/ТПУ/ТПУ. Метод крепления подошвы – литьевой или горячая вулканизация. Сапоги должны иметь: мягкую прокладку под подноском, профиль подошвы, препятствующий скольжению с самоочищающимся протектором, регулируемое голенище. Верх обуви: натуральная водостойкая тисненая кожа КРС толщиной не менее 1,8–2,0 мм. Соединения деталей обуви, кроме соединения низа с верхом, должны обладать прочностью на разрыв не менее 120 Н/см. Подошва: материал должен сохранять защитные свойства при контакте с поверхностями при пониженных (до минус 35 °С) и повышенных (до 120 °С) температурах. Профиль подошвы должен быть не менее 4 мм. Коэффициент трения скольжения по зажиренным поверхностям – не менее 0,2. Ходовая часть подошвы должна обладать прочностью на разрыв не менее 180 Н/см и не должна снижать ее более чем на 25 % за весь срок службы. Материал подошвы обуви должен обладать прочностью не менее 2 Н/мм² и твердостью не более 70 единиц по Шору. Прочность крепления деталей низа с верхом обуви должна быть не менее 45 Н/см. Подносок: поликарбонат или композит. Подносок должен выдерживать ударную нагрузку в 200 Дж, а также сдавливающую нагрузку в 1,5 тонны. Внутренний зазор безопасности защитного носка при ударе энергией в 200 Дж должен быть не менее 20 мм.
Позиции № 22, 23, 27, 28 Сапоги кожаные утепленные с защитным подноском из поликарбоната или композита. Материал подошвы: ПУ/ТПУ или ПУ/ТПУ/ТПУ; ПУ/нитрил или нитрил. Метод крепления подошвы – литьевой или горячая вулканизация. Сапоги должны иметь: мягкую прокладку под подноском, профиль подошвы, препятствующий скольжению с самоочищающимся протектором, регулируемое голенище. Верх обуви: натуральная водостойкая тисненая кожа КРС толщиной не менее 1,8–2,0 мм. Соединения деталей обуви, кроме соединения низа с верхом, должны обладать прочностью на разрыв не менее 120 Н/см. Подошва: материал должен сохранять защитные свойства при контакте с поверхностями при пониженных (до минус 35 °С) и повышенных (до 120 °С) температурах. Профиль подошвы должен быть не менее 4 мм. Коэффициент трения скольжения по зажиренным поверхностям – не менее 0,2. Ходовая часть подошвы должна обладать прочностью на разрыв не менее 180 Н/см и не должна снижать ее более чем на 25 % за весь срок службы. Материал подошвы обуви должен обладать прочностью не менее 2 Н/мм² и твердостью не более 70 единиц по Шору. Прочность крепления деталей низа с верхом обуви должна быть не менее 45 Н/см. Подносок: поликарбонат или композит. Подносок должен выдерживать ударную нагрузку в 200 Дж, а также сдавливающую нагрузку в 1,5 тонны. Внутренний зазор безопасности защитного носка при ударе энергией в 200 Дж должен быть не менее 20 мм. Утеплитель: утепляющая подкладка из натурального меха/шерстина или синтетический утеплитель, синтетические утеплители должны быть огнестойкими и не содержать металлизированной плёнки.
Позиция № 24, 25 Сапоги кожаные утепленные с защитным подноском для защиты от повышенных температур на термостойкой маслобензостойкой подошве Кожаные ботинки на шнурках с защитным подноском из поликарбоната или композита. Материал подошвы: нитрил или двухслойная подошва с ходовым слоем из нитрильной резины. Метод крепления подошвы – литьевой или горячая вулканизация. Ботинки должны иметь: мягкую прокладку под подноском, профиль подошвы, препятствующий скольжению, глухой клапан для защиты стопы от пыли и грязи, широкий мягкий задний манжет (кант). Ботинки могут иметь специальную вкладную стельку для защиты от проколов из кевлара. Не допускается использование металлической фурнитуры, а также швы должны быть прошиты термостойкими нитками, если ботинки используются в условиях риска возникновения электрической дуги. Шнурки обуви не должны поддерживать горение. Верх обуви: кожа натуральная КРС, термоустойчивая, водостойкая толщиной не менее 1,8–2,0 мм Соединения деталей обуви, кроме соединения низа с верхом, должны обладать прочностью на разрыв не менее 120 Н/см. Подошва: материал должен сохранять защитные свойства при контакте с поверхностями при пониженных (до минус 40 °С) и повышенных (до 300 °С (в течение 60 сек)) температурах. Профиль подошвы должен быть не менее 4 мм. Коэффициент трения скольжения по зажиренным поверхностям – не менее 0,2. Ходовая часть подошвы должна обладать прочностью на разрыв не менее 180 Н/см и не должна снижать ее более чем на 25 % за весь срок службы. Материал подошвы обуви должен обладать прочностью не менее 2 Н/мм² и твердостью не более 70 единиц по Шору. Прочность крепления деталей низа с верхом обуви должна быть не менее 45 Н/см. Подносок: поликарбонат или композит. Подносок должен выдерживать ударную нагрузку в 200 Дж, а также сдавливающую нагрузку в 1,5 тонны. Внутренний зазор безопасности защитного носка при ударе энергией в 200 Дж должен быть не менее 20 мм. Стелька для защиты от проколов: стелька должна быть изготовлена из кевлара. Стелька должна иметь размер, соответствующий обуви, защищать стопу от прокола по всей длине и обеспечивать сопротивление сквозному проколу не менее 1200 Н. Утеплитель: утепляющая подкладка из натурального меха/шерстина или синтетический утеплитель, синтетические утеплители должны быть огнестойкими и не содержать металлизированной плёнки.