## Для публикации
Приложение № 3 - Технические требования. Спецификация на поставку СПЕЦОДЕЖДЫ (комплекты) для филиалов ПАО "Юнипро" к Уведомлению о проведении запроса предложений № М552 от 27.11.2018 г.
ЛОТ № 1
Поставка СПЕЦОДЕЖДЫ (комплекты) для нужд филиала Березовская ГРЭС ПАО "Юнипро"(Л1601/М-И), срок поставки - март 2019
№ п/п | Код НЕ | Наименование НЕ | Полное описание | ГОСТ, ТУ | Ед.изм. | Количество, ед | Размерный ряд
1 | 85 7700.02:00033 | Жилет сигнальный 2 класса защиты | Ткань: из флуоресцентных материалов с содержанием полиэфира не менее 67 %. Минимальная плотность ткани: 160 г/м². Минимальная разрывная нагрузка по основе: 1000 Н. Минимальная разрывная нагрузка по утку: 500 Н. Устойчивость окраски к стирке: Класс 4.0 по ISO 105-C06 Е2S. Устойчивость окраски к солнечному свету: класс 4.0 по ISO 105-B02. Усадка ткани после 5-ти стирок: не более 2 %. Минимальный коэффициент яркости: - 0,40 – для жилетов сигнальных оранжевого цвета; - 0,76 – для жилетов сигнальных | ТР ТС 019/2011, ГОСТ Р 12.4.219-99 (2 класс) | шт | 1312
2 | 85 7000.01:00386 | Комбинезон от ОПЗ и пыли из нетканых материалов 41г/м2 | Комбинезон с центральной застежкой, капюшоном, внешними швами, защитными клапанами поверх молнии и эластичной лентой по линии лицевого выреза, в области талии, запястий и щиколоток. Ткани и материалы: нетканый материал из термоскрепленных волокон полиэтилена или полипропилена, или спанбонд-полиэтилена поверхностной плотностью не менее 41 г/м². Материал должен обладать антистатическими свойствами и биологической защитой против бактерий. Толщина материала: 140 мкм. Вес комбинезона: не более 180 | ТР ТС 019/2011, ГОСТ 12.4.100-80, ГОСТ 12.4.251-2013. | шт | 2226
3 | 85 7000.01:00381 | Костюм для защиты от растворов кислот и щелочей женский | Костюм состоит из куртки, брюк и берета. Состав ткани: полиэфирнохлопковая с содержанием хлопка не более 35 %. Минимальная плотность ткани: 250 г/м². Отделка ткани: - масловодоотталкивающая (МВО); - кислотостойкая К50Щ20. Минимальная разрывная нагрузка по основе: 1300 Н. Минимальная разрывная нагрузка по утку: 800 Н. Устойчивость окраски к стирке: класс 4.0 по ISO 105-C06. Устойчивость окраски к солнечному свету: класс 4.0 по ISO 105-B02. Стойкость к истиранию, циклов: не менее 7500. | ТР ТС 019/2011, ГОСТ 12.4.251-2013 (2 класс). | к-т | 204
4 | 85 7000.01:00380 | Костюм для защиты от растворов кислот и щелочей мужской | Костюм состоит из куртки, брюк и берета. Состав ткани: полиэфирнохлопковая с содержанием хлопка не более 35 %. Минимальная плотность ткани: 250 г/м². Отделка ткани: - масловодоотталкивающая (МВО); - кислотостойкая К50Щ20. Минимальная разрывная нагрузка по основе: 1300 Н. Минимальная разрывная нагрузка по утку: 800 Н. Устойчивость окраски к стирке: класс 4.0 по ISO 105-C06. Устойчивость окраски к солнечному свету: класс 4.0 по ISO 105-B02. Стойкость к истиранию, циклов: не менее 7500. | ТР ТС 019/2011, ГОСТ 12.4.251-2013 (2 класс). | шт | 39
5 | 85 7000.01:00369 | Костюм противоэнцефалитный мужской | Костюм состоит из куртки с капюшоном, противомоскитной сеткой и брюк. Состав ткани: 100 % хлопок. Минимальная плотность ткани: 260 г/м². Отделка ткани: водоотталкивающая (ВО). Минимальная разрывная нагрузка по основе: 1100 Н. Минимальная разрывная нагрузка по утку: 600 Н. Устойчивость окраски к стирке: класс 4.0 по ISO 105-C06. Устойчивость окраски к солнечному свету: класс 4.0 по ISO 105-B02. Стойкость к истиранию, циклов: не менее 4000. | ТР ТС 019/2011 | шт | 33
6 | 85 7000.01:00395 | Костюм сварщика зимний | Состоит из куртки и брюк с пристёгивающейся утепляющей подкладкой, шлема. Наружные швы комплекта выполнены из термостойких ниток. Состав ткани: спилок кожевенный, толщина 1,2–1,4 мм, парусина полульняная с ОП. Минимальная плотность ткани: 550 г/м². Отделка ткани: огнеупорная пропитка (ОП). Утеплитель: ватин полушерстяной. | ТР ТС 019/2011, ГОСТ Р ИСО 11611-2011, ГОСТ 12.4.105-81, ГОСТ Р 12.4.2 | шт | 3
7 | 85 0000.01:00081 | Плащ для защиты от воды | Плащ прямого силуэта с центральной бортовой застежкой на кнопки с капюшоном. Карманы с клапанами. Плащ выполнен с применением технологии высокочастотной сварки. Ткань: 100 % полиэфирный трикотаж с ПВХ покрытием. Общая плотность ткани, не менее: 270 г/м². Водоупорность: 10000 мм водяного столба. | ТР ТС 019/2011, ГОСТ 12.4.134-83. | шт | 550
8 | 85 7000.01:00480 | Халат и брюки женские от ОПЗ и мех. воздействий | Халат и брюки женские; хлопкополиэфирная ткань с содержанием хлопка не менее 60%; минимальная плотность ткани 235г/м2; отделка ткани масловодоотталкивающая(МВО); минимальная разрывная нагрузка по основе 1000Н; минимальная разрывная нагрузка по утку 600Н; устойчивость окраски к стирке класс 4.0 по ISO 105-C06; устойчивость окраски к солнечному свету класс 4.0 по ISO 105-B02; стойкость к истиранию не менее 4000 циклов; изменение линейных размеров(усадка) изделия после 5-ти стирок не более 1 % | ТР ТС 019/2011;ГОСТ 12.4.132-83 | шт | 54
9 | 85 4200.01:00027 | Белье нательное утепленное | Комплект состоит из фуфайки и кальсон. Белье нательное утепленное обязательно поставляется в индивидуальной упаковке. Состав ткани: 50 % шерсть, 50 % хлопок или фланель 100 % хлопок, или 100 % хлопок. Плотность ткани, не менее: - 50 % шерсть, 50 % хлопок – 200 г/м²; - фланель 100 % хлопок –;170 г/м²; - 100 % хлопок –230 г/м². | ТР ТС 017/2011, ГОСТ 31408-2009, ГОСТ 31405-2009. | шт | 27
10 | 85 4200.01:00029 | Белье нательное хлопчатобумажное женское | Белье нательное хлопчатобумажное женское состоит из фуфайки и лосин поставляется в индивидуальной упаковке состав ткани 100% хлопковый трикотаж 100% хлопок плотность ткани не менее 180г/м2 | ТР ТС 017/2011;ГОСТ 25296-2003;ГОСТ 31408-2009;ГОСТ 31405-2009 | шт | 43
11 | 85 4200.01:00026 | Белье нательное хлопчатобумажное мужское | Белье нательное хлопчатобумажное мужское состоит из фуфайки(может быть с коротким рукавом) и кальсон поставляется в индивидуальной упаковке состав ткани 100% хлопковый трикотаж 100% хлопок плотность ткани не менее 180г/м2 | ТР ТС 017/2011;ГОСТ 25296-2003;ГОСТ 31408-2009;ГОСТ 31405-2009 | шт | 504
12 | 85 7000.01:00392 | Костюм мужской для защиты от искр и брызг расплавленного металла | Костюм состоит из куртки, полукомбинезона и пелерины. Состав ткани: 100 % хлопок или хлопкосодержащая ткань с вложением синтетических волокон не более 12 %. Минимальная плотность ткани: 330 г/м². Отделка ткани: огнезащитная отделка. Состав материала накладок: аналогичен основной ткани или Термостойкое + высокопрочное волокно, или ткань из арамидных волокон, возможно с негорючим полимерным покрытием. Минимальная плотность ткани накладок: 280 г/м². Минимальная разрывная нагрузка по основе: 1 | ТР ТС 019/2011, ГОСТ Р ИСО 11611-2011, ГОСТ 12.4.105-81. | шт | 85
13 | 85 7000.01:00393 | Костюм мужской для защиты от искр и брызг расплавленного металла утепленный | Костюм мужской состоит из куртки, полукомбинезона и пелерины с отстегивающимся утеплителем. Состав ткани: 100 % хлопок или хлопкосодержащая ткань с вложением синтетических волокон не более 12 %. Минимальная плотность ткани: 330 г/м². Отделка ткани: - огнезащитная отделка; - масловодоотталкивающая (МВО). Состав материала накладок: аналогичен основной ткани или Термостойкое + высокопрочное, или ткань из арамидных волокон, возможно с негорючим полимерным покрытием. | ТР ТС 019/2011, ГОСТ Р ИСО 11611-2011, ГОСТ 12.4.105-81, ГОСТ Р 12.4.2 | шт | 7
14 | 85 7000.01:00403 | Костюм мужской для защиты от мех. воздействий проколов и порезов утепленный | Костюм состоит из куртки и полукомбинезона. Состав ткани: полиэфирнохлопковая с содержанием хлопка не менее 30 %. Минимальная плотность ткани: 250 г/м². Отделка ткани: масловодоотталкивающая (МВО). Минимальная разрывная нагрузка по основе: 1100 Н. Минимальная разрывная нагрузка по утку: 700 Н. Устойчивость окраски к стирке: класс 4.0 по ISO 105-C06. Устойчивость окраски к солнечному свету: класс 4.0 по ISO 105-B02. Стойкость к истиранию, циклов: не менее 4000. Усилительные накладки: пил | ТР ТС 019/2011, ГОСТ Р 12.4.236-2011. | к-т | 1
15 | 85 7000.01:00375 | Халат женский белый от ОПЗ и мех. воздействий | Состав ткани: полиэфирнохлопковая с содержанием хлопка не менее 35 %. Минимальная плотность ткани: 185 г/м². Отделка ткани: водоотталкивающая (ВО). Минимальная разрывная нагрузка по основе: 1000 Н. Минимальная разрывная нагрузка по утку: 600 Н. Устойчивость окраски к стирке: класс 5.0 по ISO 105-C06. Устойчивость окраски к солнечному свету: класс 5.0 по ISO 105-B02. Стойкость к истиранию, циклов: не менее 4000. Изменение линейных размеров (усадка) изделия после 5-ти стирок: не более 1 %. | ТР ТС 019/2011, ГОСТ 12.4.131-83. | шт | 20
16 | 85 7000.01:00404 | Костюм мужской утепл. для защиты от растворов кислот и щелочей | Костюм состоит из куртки, брюк. Состав ткани: полиэфирнохлопковая с содержанием хлопка не более 35 %. Минимальная плотность ткани: 250 г/м². Отделка ткани: - масловодоотталкивающая (МВО); - кислотостойкая К50Щ20. Минимальная разрывная нагрузка по основе: 1300 Н. Минимальная разрывная нагрузка по утку: 800 Н. Устойчивость окраски к стирке: класс 4.0 по ISO 105-C06. Устойчивость окраски к солнечному свету: класс 4.0 по ISO 105-B02. Стойкость к истиранию, циклов: не менее 7500. | ТР ТС 019/2011, ГОСТ 12.4.251-2013 (2 класс), ГОСТ Р 12.4.236-2011. | к-т | 5
17 | 85 7000.01:00405 | Костюм женский утепл. для защиты от растворов кислот и щелочей | Костюм состоит из куртки, брюк. Состав ткани: полиэфирнохлопковая с содержанием хлопка не более 35 %. Минимальная плотность ткани: 250 г/м². Отделка ткани: - масловодоотталкивающая (МВО); - кислотостойкая К50Щ20. Минимальная разрывная нагрузка по основе: 1300 Н. Минимальная разрывная нагрузка по утку: 800 Н. Устойчивость окраски к стирке: класс 4.0 по ISO 105-C06. Устойчивость окраски к солнечному свету: класс 4.0 по ISO 105-B02. Стойкость к истиранию, циклов: не менее 7500. Изменение | ТР ТС 019/2011, ГОСТ 12.4.251-2013 (2 класс), ГОСТ Р 12.4.236-2011. | к-т | 10
18 | 85 7700.02:00034 | Жилет сигнальный огнестойкий 2 класса защиты | Ткань: из флуоресцентных материалов с содержанием полиэфира не менее 65 %. Поверхностная плотность, г/м², не менее: 300. Огнестойкость после 5 стирок: время остаточного горения или тления, с, не более: 2. Устойчивость окраски к воздействию стирки, балл, не менее: 4/3. Устойчивость окраски к воздействию света, балл, не менее: 4. Минимальный коэффициент яркости: 0,40 – для жилетов сигнальных оранжевого цвета. | ТР ТС 019/2011, ГОСТ Р 12.4.219-99, ГОСТ Р ИСО 11612-2007. | шт | 37
ЛОТ № 2
Поставка СПЕЦОДЕЖДЫ (комплекты) для нужд филиала Смоленская ГРЭС ПАО "Юнипро"(Л1504/М-И), срок поставки - февраль 2019 г.
№ п/п | Код НЕ | Наименование НЕ | Полное описание | ГОСТ, ТУ | Ед.изм. | Количество, ед | Размерный ряд (от / до)
1 | 85 0000.01:00081 | Плащ для защиты от воды | Плащ прямого силуэта с центральной бортовой застежкой на кнопки с капюшоном. Карманы с клапанами. Плащ выполнен с применением технологии высокочастотной сварки. Ткань: 100 % полиэфирный трикотаж с ПВХ покрытием. Общая плотность ткани, не менее: 270 г/м². Водоупорность: 10000 мм водяного столба. | ТР ТС 019/2011, ГОСТ 12.4.134-83. | шт | 96 | размеры 44-46/64-66 рост 158-164/194-200
2 | 85 4200.01:00026 | Белье нательное хлопчатобумажное мужское | Белье нательное хлопчатобумажное мужское состоит из фуфайки(может быть с коротким рукавом) и кальсон поставляется в индивидуальной упаковке состав ткани 100% хлопковый трикотаж 100% хлопок плотность ткани не менее 180г/м2 | ТР ТС 017/2011;ГОСТ 25296-2003;ГОСТ 31408-2009;ГОСТ 31405-2009 | шт | 256 | размер 44-46/60-62 рост 158-164/194-200
3 | 85 4200.01:00027 | Белье нательное утепленное | Комплект состоит из фуфайки и кальсон. Белье нательное утепленное обязательно поставляется в индивидуальной упаковке. Состав ткани: 50 % шерсть, 50 % хлопок или фланель 100 % хлопок, или 100 % хлопок. Плотность ткани, не менее: - 50 % шерсть, 50 % хлопок – 200 г/м²; - фланель 100 % хлопок –;170 г/м²; - 100 % хлопок –230 г/м². | ТР ТС 017/2011, ГОСТ 31408-2009, ГОСТ 31405-2009. | шт | 25 | размер 44-46/56-58 рост 158-164/182-188
4 | 85 7000.01:00369 | Костюм противоэнцефалитный мужской | Костюм состоит из куртки с капюшоном, противомоскитной сеткой и брюк. Состав ткани: 100 % хлопок. Минимальная плотность ткани: 260 г/м². Отделка ткани: водоотталкивающая (ВО). Минимальная разрывная нагрузка по основе: 1100 Н. Минимальная разрывная нагрузка по утку: 600 Н. Устойчивость окраски к стирке: класс 4.0 по ISO 105-C06. Устойчивость окраски к солнечному свету: класс 4.0 по ISO 105-B02. Стойкость к истиранию, циклов: не менее 4000. | ТР ТС 019/2011 | шт | 9 | размер 48-50/56-58 рост 170-176/182-188
5 | 85 7000.01:00380 | Костюм для защиты от растворов кислот и щелочей мужской | Костюм состоит из куртки, брюк и берета. Состав ткани: полиэфирнохлопковая с содержанием хлопка не более 35 %. Минимальная плотность ткани: 250 г/м². Отделка ткани: - масловодоотталкивающая (МВО); - кислотостойкая К50Щ20. Минимальная разрывная нагрузка по основе: 1300 Н. Минимальная разрывная нагрузка по утку: 800 Н. Устойчивость окраски к стирке: класс 4.0 по ISO 105-C06. Устойчивость окраски к солнечному свету: класс 4.0 по ISO 105-B02. Стойкость к истиранию, циклов: не менее 7500. | ТР ТС 019/2011, ГОСТ 12.4.251-2013 (2 класс) | шт | 11 | размер 44-46/52-54 рост 158-164/182-188
6 | 85 7000.01:00381 | Костюм для защиты от растворов кислот и щелочей женский | Костюм состоит из куртки, брюк и берета. Состав ткани: полиэфирнохлопковая с содержанием хлопка не более 35 %. Минимальная плотность ткани: 250 г/м². Отделка ткани: - масловодоотталкивающая (МВО); - кислотостойкая К50Щ20. Минимальная разрывная нагрузка по основе: 1300 Н. Минимальная разрывная нагрузка по утку: 800 Н. Устойчивость окраски к стирке: класс 4.0 по ISO 105-C06. Устойчивость окраски к солнечному свету: класс 4.0 по ISO 105-B02. Стойкость к истиранию, циклов: не менее 7500 | ТР ТС 019/2011, ГОСТ 12.4.251-2013 (2 класс). | шт | 29 | размеры 40-42/64-66 рост 158-164/170-176
7 | 85 7000.01:00385 | Костюм для защиты от воды | Костюм состоит из куртки и полукомбинезона (или брюки с завышенной талией). Костюм выполнен с применением технологии высокочастотной сварки. Ткань: 100 % полиэфирный трикотаж с ПВХ покрытием. Общая плотность ткани, не менее: 270 г/м². Водоупорность: 10000 мм водяного столба | ТР ТС 019/2011, ГОСТ 27643-88 | шт | 8 | размер 48-50/56-58 рост 170-176/194-200
8 | 85 7000.01:00386 | Комбинезон от ОПЗ и пыли из нетканых материалов 41г/м2 | Комбинезон с центральной застежкой, капюшоном, внешними швами, защитными клапанами поверх молнии и эластичной лентой по линии лицевого выреза, в области талии, запястий и щиколоток. Ткани и материалы: нетканый материал из термоскрепленных волокон полиэтилена или полипропилена, или спанбонд-полиэтилена поверхностной плотностью не менее 41 г/м². Материал должен обладать антистатическими свойствами и биологической защитой против бактерий. Толщина материала: 140 мкм. Вес комбинезона: не более 180 | ТР ТС 019/2011, ГОСТ 12.4.100-80, ГОСТ 12.4.251-2013. | шт | 784 | размер 44-46/64-66 рост 158-164/194-200
9 | 85 7000.01:00392 | Костюм мужской для защиты от искр и брызг расплавленного металла | Костюм состоит из куртки, полукомбинезона и пелерины. Состав ткани: 100 % хлопок или хлопкосодержащая ткань с вложением синтетических волокон не более 12 %. Минимальная плотность ткани: 330 г/м². Отделка ткани: огнезащитная отделка. Состав материала накладок: аналогичен основной ткани или Термостойкое + высокопрочное волокно, или ткань из арамидных волокон, возможно с негорючим полимерным покрытием. Минимальная плотность ткани накладок: 280 г/м². Минимальная разрывная нагрузка по основе: 1 | ТР ТС 019/2011, ГОСТ Р ИСО 11611-2011, ГОСТ 12.4.105-81. | шт | 20 | размер 48-50/56-58 рост 158-164/182-188
10 | 85 7000.01:00393 | Костюм мужской для защиты от искр и брызг расплавленного металла утепленный | Костюм мужской состоит из куртки, полукомбинезона и пелерины с отстегивающимся утеплителем. Состав ткани: 100 % хлопок или хлопкосодержащая ткань с вложением синтетических волокон не более 12 %. Минимальная плотность ткани: 330 г/м². Отделка ткани: - огнезащитная отделка; - масловодоотталкивающая (МВО). Состав материала накладок: аналогичен основной ткани или Термостойкое + высокопрочное, или ткань из арамидных волокон, возможно с негорючим полимерным покрытием. | ТР ТС 019/2011, ГОСТ Р ИСО 11611-2011, ГОСТ 12.4.105-81, ГОСТ Р 12.4.2 | шт | 11 | размер 48-50/56-58 рост 158-164/182-188
11 | 85 7000.01:00404 | Костюм мужской утепл. для защиты от растворов кислот и щелочей | Костюм состоит из куртки, брюк. Состав ткани: полиэфирнохлопковая с содержанием хлопка не более 35 %. Минимальная плотность ткани: 250 г/м². Отделка ткани: - масловодоотталкивающая (МВО); - кислотостойкая К50Щ20. Минимальная разрывная нагрузка по основе: 1300 Н. Минимальная разрывная нагрузка по утку: 800 Н. Устойчивость окраски к стирке: класс 4.0 по ISO 105-C06. Устойчивость окраски к солнечному свету: класс 4.0 по ISO 105-B02. Стойкость к истиранию, циклов: не менее 7500. | ТР ТС 019/2011, ГОСТ 12.4.251-2013 (2 класс), ГОСТ Р 12.4.236-2011. | шт | 4 | размер 44-46/52-54 рост 158-164/170-176
12 | 85 7700.01:00035 | Халат медицинский | Состав ткани: хлопкополиэфирная с содержанием полиэфира не менее 40 %. Минимальная плотность ткани: 140 г/м². Цвет: белый. Изменение линейных размеров (усадка) изделия после 5-ти стирок: не более 1 %. | ТР ТС 019/2011, ГОСТ 12.4.131-83 (женский) или ГОСТ 12.4.132-83 (мужск | шт | 8 | размер 52-54/60-62 рост 158-164/182-188
13 | 85 7700.01:00037 | Халат для защиты от растворов кислот и щелочей женский | Состав ткани: полиэфирнохлопковая с содержанием хлопка не более 35 %. Минимальная плотность ткани: 250 г/м². Отделка ткани: - масловодоотталкивающая (МВО); - кислотостойкая К50Щ20. Минимальная разрывная нагрузка по основе: 1300 Н. Минимальная разрывная нагрузка по утку: 800 Н. Устойчивость окраски к стирке: класс 4.0 по ISO 105-C06. Устойчивость окраски к солнечному свету: класс 4.0 по ISO 105-B02. Стойкость к истиранию, циклов: не менее 7500. | ТР ТС 019/2011, ГОСТ 12.4.251-2013 (2 класс). | шт | 6 | размер 44-46/60-62 рост 158-164/170-176
14 | 85 7700.01:00038 | Халат мужской от ОПЗ и мех. воздействий | Халат мужской ткань хлопкополиэфирная с содержанием хлопка не менее 60% минимальная плотность ткани 235г/м2 отделка ткани масловодоотталкивающая(МВО) минимальная разрывная нагрузка по основе 1000Н минимальная разрывная нагрузка по утку 600Н устойчивость окраски к стирке класс 4.0 по ISO 105-C06 устойчивость окраски к солнечному свету класс 4.0 по ISO 105-B02 стойкость к истиранию не менее 4000 циклов изменение линейных размеров(усадка) изделия после 5-ти стирок не более 1% | ТР ТС 019/2011;ГОСТ 12.4.132-83 | шт | 1 | 48-50/158-164
15 | 85 7700.01:00039 | Халат женский от ОПЗ и мех. воздействий | Халат женский ткань хлопкополиэфирная с содержанием хлопка не менее 60% минимальная плотность ткани 235г/м2 отделка ткани масловодоотталкивающая(МВО) минимальная разрывная нагрузка по основе 1000Н минимальная разрывная нагрузка по утку 600Н устойчивость окраски к стирке класс 4.0 по ISO 105-C06 устойчивость окраски к солнечному свету класс 4.0 по ISO 105-B02 стойкость к истиранию не менее 4000 циклов изменение линейных размеров(усадка) изделия после 5-ти стирок не более 1% | ТР ТС 019/2011;ГОСТ 12.4.131-83 | шт | 7 | размер 44-46/52-54 рост 158-164/170-176
16 | 85 7700.02:00033 | Жилет сигнальный 2 класса защиты | Ткань: из флуоресцентных материалов с содержанием полиэфира не менее 67 %. Минимальная плотность ткани: 160 г/м². Минимальная разрывная нагрузка по основе: 1000 Н. Минимальная разрывная нагрузка по утку: 500 Н. Устойчивость окраски к стирке: Класс 4.0 по ISO 105-C06 Е2S. Устойчивость окраски к солнечному свету: класс 4.0 по ISO 105-B02. Усадка ткани после 5-ти стирок: не более 2 %. Минимальный коэффициент яркости: - 0,40 – для жилетов сигнальных оранжевого цвета; - 0,76 – для жилетов сигнальных | ТР ТС 019/2011, ГОСТ Р 12.4.219-99 (2 класс). Рекомендуется дополнител | шт | 127 | размер 44-46/64-66 рост 158-164/206-212
ЛОТ № 3
Поставка СПЕЦОДЕЖДЫ (комплекты) для нужд филиала Сургутская ГРЭС-2 ПАО "Юнипро"(Л1639/М-И, Л1632/М-И), срок поставки - февраль-март 2019 г.
№ п/п | Код НЕ | Наименование | Полное описание | ГОСТ, ТУ | Ед.изм. | Количество, ед | Размерный ряд (от и до)
1 | 85 0000.01:00081 | Плащ для защиты от воды | Плащ прямого силуэта с центральной бортовой застежкой на кнопки с капюшоном. Карманы с клапанами. Плащ выполнен с применением технологии высокочастотной сварки. Ткань: 100 % полиэфирный трикотаж с ПВХ покрытием. Общая плотность ткани, не менее: 270 г/м². Водоупорность: 10000 мм водяного столба. | ТР ТС 019/2011, ГОСТ 12.4.134-83. | шт | 67 | размер 44-46/64-66 рост 158-164/182-188
2 | 85 4200.01:00026 | Белье нательное хлопчатобумажное мужское | Белье нательное хлопчатобумажное мужское состоит из фуфайки(может быть с коротким рукавом) и кальсон поставляется в индивидуальной упаковке состав ткани 100% хлопковый трикотаж 100% хлопок плотность ткани не менее 180г/м2 | ТР ТС 017/2011;ГОСТ 25296-2003;ГОСТ 31408-2009;ГОСТ 31405-2009 | шт | 892 | размер 40-42/64-66 рост 158-164/194-200
3 | 85 4200.01:00027 | Белье нательное утепленное | Комплект состоит из фуфайки и кальсон. Белье нательное утепленное обязательно поставляется в индивидуальной упаковке. Состав ткани: 50 % шерсть, 50 % хлопок или фланель 100 % хлопок, или 100 % хлопок. Плотность ткани, не менее: - 50 % шерсть, 50 % хлопок – 200 г/м²; - фланель 100 % хлопок –;170 г/м²; - 100 % хлопок –230 г/м². | ТР ТС 017/2011, ГОСТ 31408-2009, ГОСТ 31405-2009. | шт | 41 | размер 44-46/64-66 рост 158-164/194-200
4 | 85 4200.01:00029 | Белье нательное хлопчатобумажное женское | Белье нательное хлопчатобумажное женское состоит из фуфайки и лосин поставляется в индивидуальной упаковке состав ткани 100% хлопковый трикотаж 100% хлопок плотность ткани не менее 180г/м2 | ТР ТС 017/2011;ГОСТ 25296-2003;ГОСТ 31408-2009;ГОСТ 31405-2009 | шт | 83 | размер 40-42/64-66 рост 158-164/182-188
5 | 85 7000.01:00369 | Костюм противоэнцефалитный мужской | Костюм состоит из куртки с капюшоном, противомоскитной сеткой и брюк. Состав ткани: 100 % хлопок. Минимальная плотность ткани: 260 г/м². Отделка ткани: водоотталкивающая (ВО). Минимальная разрывная нагрузка по основе: 1100 Н. Минимальная разрывная нагрузка по утку: 600 Н. Устойчивость окраски к стирке: класс 4.0 по ISO 105-C06. Устойчивость окраски к солнечному свету: класс 4.0 по ISO 105-B02. Стойкость к истиранию, циклов: не менее 4000 | ТР ТС 019/2011 | шт | 58 | размер 44-46/60-62 рост 158-164/194-200
6 | 85 7000.01:00370 | Костюм противоэнцефалитный женский | Костюм состоит из куртки с капюшоном, противомоскитной сеткой и брюк. Состав ткани: 100 % хлопок. Минимальная плотность ткани: 260 г/м². Отделка ткани: водоотталкивающая (ВО). Минимальная разрывная нагрузка по основе: 1100 Н. Минимальная разрывная нагрузка по утку: 600 Н. Устойчивость окраски к стирке: класс 4.0 по ISO 105-C06. Устойчивость окраски к солнечному свету: класс 4.0 по ISO 105-B02. Стойкость к истиранию, циклов: не менее 4000 | ТР ТС 019/2011 | шт | 8 | размер 48-50/56-58 рост 158-164/170-176
7 | 85 7000.01:00372 | Костюм медицинский женский | Состав ткани: хлопкополиэфирная с содержанием полиэфира не менее 40 %. Минимальная плотность ткани: 140 г/м². Цвет: белый. Изменение линейных размеров (усадка) изделия после 5-ти стирок: не более 1 %. | ТР ТС 019/2011, ГОСТ 9896-88 | шт | 2 | 48-50/170-176
8 | 85 7000.01:00375 | Халат женский белый от ОПЗ и мех. воздействий | Состав ткани: полиэфирнохлопковая с содержанием хлопка не менее 35 %. Минимальная плотность ткани: 185 г/м². Отделка ткани: водоотталкивающая (ВО). Минимальная разрывная нагрузка по основе: 1000 Н. Минимальная разрывная нагрузка по утку: 600 Н. Устойчивость окраски к стирке: класс 5.0 по ISO 105-C06. Устойчивость окраски к солнечному свету: класс 5.0 по ISO 105-B02. Стойкость к истиранию, циклов: не менее 4000. Изменение линейных размеров (усадка) изделия после 5-ти стирок: не более 1 %. | ТР ТС 019/2011, ГОСТ 12.4.131-83. | шт | 41 | размер 40-42/60-62 рост 158-164/182-188
9 | 85 7000.01:00380 | Костюм для защиты от растворов кислот и щелочей мужской | Костюм состоит из куртки, брюк и берета. Состав ткани: полиэфирнохлопковая с содержанием хлопка не более 35 %. Минимальная плотность ткани: 250 г/м². Отделка ткани: - масловодоотталкивающая (МВО); - кислотостойкая К50Щ20. Минимальная разрывная нагрузка по основе: 1300 Н. Минимальная разрывная нагрузка по утку: 800 Н. Устойчивость окраски к стирке: класс 4.0 по ISO 105-C06. Устойчивость окраски к солнечному свету: класс 4.0 по ISO 105-B02. Стойкость к истиранию, циклов: не менее 7500. | ТР ТС 019/2011, ГОСТ 12.4.251-2013 (2 класс). | шт | 21 | размер 44-46/56-58 рост 158-164/182-188
10 | 85 7000.01:00381 | Костюм для защиты от растворов кислот и щелочей женский | Костюм состоит из куртки, брюк и берета. Состав ткани: полиэфирнохлопковая с содержанием хлопка не более 35 %. Минимальная плотность ткани: 250 г/м². Отделка ткани: - масловодоотталкивающая (МВО); - кислотостойкая К50Щ20. Минимальная разрывная нагрузка по основе: 1300 Н. Минимальная разрывная нагрузка по утку: 800 Н. Устойчивость окраски к стирке: класс 4.0 по ISO 105-C06. Устойчивость окраски к солнечному свету: класс 4.0 по ISO 105-B02. Стойкость к истиранию, циклов: не менее 7500 | ТР ТС 019/2011, ГОСТ 12.4.251-2013 (2 класс). | к-т | 11 | размер 40-42/64-66 рост 158-164/170-176
11 | 85 7000.01:00382 | Костюм для защиты от кислот К-80, мужской | Костюм состоит из куртки, брюк (полукомбинезона) и берета. Куртка имеет герметичные манжеты с фиксацией в двух положениях (1 – вокруг запястья руки, 2 – вокруг манжеты рукавицы). Состав ткани: 100 % полиэфир или полиэфирнохлопковая с содержанием хлопка не менее 35 %. Минимальная плотность ткани: 210 г/м². Отделка ткани: - масловодоотталкивающая отделка (МВО); - кислотостойкая (не менее 80 % по H2SO4). Минимальная разрывная нагрузка по основе: 1300 Н. Минимальная разрывная нагрузка по утку: 900 Н | ТР ТС 019/2011, ГОСТ 12.4.251-2013 (3 класс). | шт | 12 | размер 48-50/60-62 рост 170-176/182-188
12 | 85 7000.01:00383 | Костюм для защиты от кислот К-80, женский | Костюм состоит из куртки, брюк (полукомбинезона) и берета. Куртка имеет герметичные манжеты с фиксацией в двух положениях (1 – вокруг запястья руки, 2 – вокруг манжеты рукавицы). Состав ткани: 100 % полиэфир или хлопкополиэфирная с содержанием хлопка не менее 35 %. Минимальная плотность ткани: 210 г/м². Отделка ткани: - масловодоотталкивающая отделка (МВО); - кислотостойкая (не менее 80 % по H2SO4). Минимальная разрывная нагрузка по основе: 1300 Н. Минимальная разрывная нагрузка по утку: 900 Н | ТР ТС 019/2011, ГОСТ 12.4.251-2013 (3 класс). | шт | 56 | размер 40-42/60-62 рост 158-164/182-188
13 | 85 7000.01:00386 | Комбинезон от ОПЗ и пыли из нетканых материалов 41г/м2 | Комбинезон с центральной застежкой, капюшоном, внешними швами, защитными клапанами поверх молнии и эластичной лентой по линии лицевого выреза, в области талии, запястий и щиколоток. Ткани и материалы: нетканый материал из термоскрепленных волокон полиэтилена или полипропилена, или спанбонд-полиэтилена поверхностной плотностью не менее 41 г/м². Материал должен обладать антистатическими свойствами и биологической защитой против бактерий. Толщина материала: 140 мкм. Вес комбинезона: не более 180 | ТР ТС 019/2011, ГОСТ 12.4.100-80, ГОСТ 12.4.251-2013. | шт | 2808 | размер 44-46/64-66 рост 158-164/194-200
14 | 85 7000.01:00392 | Костюм мужской для защиты от искр и брызг расплавленного металла | Костюм состоит из куртки, полукомбинезона и пелерины. Состав ткани: 100 % хлопок или хлопкосодержащая ткань с вложением синтетических волокон не более 12 %. Минимальная плотность ткани: 330 г/м². Отделка ткани: огнезащитная отделка. Состав материала накладок: аналогичен основной ткани или Термостойкое + высокопрочное волокно, или ткань из арамидных волокон, возможно с негорючим полимерным покрытием. Минимальная плотность ткани накладок: 280 г/м². Минимальная разрывная нагрузка по основе: 1 | ТР ТС 019/2011, ГОСТ Р ИСО 11611-2011, ГОСТ 12.4.105-81. | шт | 195 | размер 44-46/64-66 рост 158-164/194-200
15 | 85 7000.01:00393 | Костюм мужской для защиты от искр и брызг расплавленного металла утепленный | Костюм мужской состоит из куртки, полукомбинезона и пелерины с отстегивающимся утеплителем. Состав ткани: 100 % хлопок или хлопкосодержащая ткань с вложением синтетических волокон не более 12 %. Минимальная плотность ткани: 330 г/м². Отделка ткани: - огнезащитная отделка; - масловодоотталкивающая (МВО). Состав материала накладок: аналогичен основной ткани или Термостойкое + высокопрочное, или ткань из арамидных волокон, возможно с негорючим полимерным покрытием. | ТР ТС 019/2011, ГОСТ Р ИСО 11611-2011, ГОСТ 12.4.105-81, ГОСТ Р 12.4.2 | шт | 25 | размер 44-46/56-58 рост 158-164/194-200
16 | 85 7700.02:00033 | Жилет сигнальный 2 класса защиты | Ткань: из флуоресцентных материалов с содержанием полиэфира не менее 67 %. Минимальная плотность ткани: 160 г/м². Минимальная разрывная нагрузка по основе: 1000 Н. Минимальная разрывная нагрузка по утку: 500 Н. Устойчивость окраски к стирке: Класс 4.0 по ISO 105-C06 Е2S. Устойчивость окраски к солнечному свету: класс 4.0 по ISO 105-B02. Усадка ткани после 5-ти стирок: не более 2 %. Минимальный коэффициент яркости: - 0,40 – для жилетов сигнальных оранжевого цвета; - 0,76 – для жилетов сигнальных | ТР ТС 019/2011, ГОСТ Р 12.4.219-99 (2 класс) | шт | 251 | размер 40-42/64-66 рост 158-164/194-200
17 | 85 0000.01:00081 | Плащ для защиты от воды | Плащ прямого силуэта с центральной бортовой застежкой на кнопки с капюшоном. Карманы с клапанами. Плащ выполнен с применением технологии высокочастотной сварки. Ткань: 100 % полиэфирный трикотаж с ПВХ покрытием. Общая плотность ткани, не менее: 270 г/м². Водоупорность: 10000 мм водяного столба. | ТР ТС 019/2011, ГОСТ 12.4.134-83. | шт | 3 | размер 48-50/52-54 рост 158-164/182-188
18 | 85 4200.01:00026 | Белье нательное хлопчатобумажное мужское | Белье нательное хлопчатобумажное мужское состоит из фуфайки(может быть с коротким рукавом) и кальсон поставляется в индивидуальной упаковке состав ткани 100% хлопковый трикотаж 100% хлопок плотность ткани не менее 180г/м2 | ТР ТС 017/2011;ГОСТ 25296-2003;ГОСТ 31408-2009;ГОСТ 31405-2009 | шт | 76 | размер 44-46/60-62 рост 170-176/194-200
19 | 85 4200.01:00029 | Белье нательное хлопчатобумажное женское | Белье нательное хлопчатобумажное женское состоит из фуфайки и лосин поставляется в индивидуальной упаковке состав ткани 100% хлопковый трикотаж 100% хлопок плотность ткани не менее 180г/м2 | ТР ТС 017/2011;ГОСТ 25296-2003;ГОСТ 31408-2009;ГОСТ 31405-2009 | шт | 2 | 44-46/170-176
20 | 85 7000.01:00380 | Костюм для защиты от растворов кислот и щелочей мужской | Костюм состоит из куртки, брюк и берета. Состав ткани: полиэфирнохлопковая с содержанием хлопка не более 35 %. Минимальная плотность ткани: 250 г/м². Отделка ткани: - масловодоотталкивающая (МВО); - кислотостойкая К50Щ20. Минимальная разрывная нагрузка по основе: 1300 Н. Минимальная разрывная нагрузка по утку: 800 Н. Устойчивость окраски к стирке: класс 4.0 по ISO 105-C06. Устойчивость окраски к солнечному свету: класс 4.0 по ISO 105-B02. Стойкость к истиранию, циклов: не менее 7500 | ТР ТС 019/2011, ГОСТ 12.4.251-2013 (2 класс). | шт | 3 | 52-54/182-188
ЛОТ № 4
Поставка СПЕЦОДЕЖДЫ (комплекты) для нужд филиала Шатурская ГРЭС ПАО "Юнипро"(Л1671/М-И, Л1669/М-И), срок поставки - февраль-апрель 2019 г.
№ п/п | Код НЕ | Наименование НЕ | Полное описание | ГОСТ, ТУ | Ед.изм. | Количество, ед | Размерный ряд (от и до)
1 | 85 0000.01:00081 | Плащ для защиты от воды | Плащ прямого силуэта с центральной бортовой застежкой на кнопки с капюшоном. Карманы с клапанами. Плащ выполнен с применением технологии высокочастотной сварки. Ткань: 100 % полиэфирный трикотаж с ПВХ покрытием. Общая плотность ткани, не менее: 270 г/м². Водоупорность: 10000 мм водяного столба. | ТР ТС 019/2011, ГОСТ 12.4.134-83. | шт | 54 | размер 40-42/60-62 рост 158-164/194-200
2 | 85 7000.01:00369 | Костюм противоэнцефалитный мужской | Костюм состоит из куртки с капюшоном, противомоскитной сеткой и брюк. Состав ткани: 100 % хлопок. Минимальная плотность ткани: 260 г/м². Отделка ткани: водоотталкивающая (ВО). Минимальная разрывная нагрузка по основе: 1100 Н. Минимальная разрывная нагрузка по утку: 600 Н. Устойчивость окраски к стирке: класс 4.0 по ISO 105-C06. Устойчивость окраски к солнечному свету: класс 4.0 по ISO 105-B02. Стойкость к истиранию, циклов: не менее 4000 | ТР ТС 019/2011 | шт | 2 | 52-54/182-188
3 | 85 7000.01:00380 | Костюм для защиты от растворов кислот и щелочей мужской | Костюм состоит из куртки, брюк и берета. Состав ткани: полиэфирнохлопковая с содержанием хлопка не более 35 %. Минимальная плотность ткани: 250 г/м². Отделка ткани: - масловодоотталкивающая (МВО); - кислотостойкая К50Щ20. Минимальная разрывная нагрузка по основе: 1300 Н. Минимальная разрывная нагрузка по утку: 800 Н. Устойчивость окраски к стирке: класс 4.0 по ISO 105-C06. Устойчивость окраски к солнечному свету: класс 4.0 по ISO 105-B02. Стойкость к истиранию, циклов: не менее 7500 | ТР ТС 019/2011, ГОСТ 12.4.251-2013 (2 класс). | шт | 15 | размер 48-50/52-54 рост 158-164/182-188
4 | 85 7000.01:00381 | Костюм для защиты от растворов кислот и щелочей женский | Костюм состоит из куртки, брюк и берета. Состав ткани: полиэфирнохлопковая с содержанием хлопка не более 35 %. Минимальная плотность ткани: 250 г/м². Отделка ткани: - масловодоотталкивающая (МВО); - кислотостойкая К50Щ20. Минимальная разрывная нагрузка по основе: 1300 Н. Минимальная разрывная нагрузка по утку: 800 Н. Устойчивость окраски к стирке: класс 4.0 по ISO 105-C06. Устойчивость окраски к солнечному свету: класс 4.0 по ISO 105-B02. Стойкость к истиранию, циклов: не менее 7500 | ТР ТС 019/2011, ГОСТ 12.4.251-2013 (2 класс). | к-т | 58 | размер 40-42/56-58 рост 158-164/182-188
5 | 85 7000.01:00382 | Костюм для защиты от кислот К-80, мужской | Костюм состоит из куртки, брюк (полукомбинезона) и берета. Куртка имеет герметичные манжеты с фиксацией в двух положениях (1 – вокруг запястья руки, 2 – вокруг манжеты рукавицы). Состав ткани: 100 % полиэфир или полиэфирнохлопковая с содержанием хлопка не менее 35 %. Минимальная плотность ткани: 210 г/м². Отделка ткани: - масловодоотталкивающая отделка (МВО); - кислотостойкая (не менее 80 % по H2SO4). Минимальная разрывная нагрузка по основе: 1300 Н. Минимальная разрывная нагрузка по утку: 900 Н | ТР ТС 019/2011, ГОСТ 12.4.251-2013 (3 класс). | шт | 1 | 44-46/158-164
6 | 85 7000.01:00383 | Костюм для защиты от кислот К-80, женский | Костюм состоит из куртки, брюк (полукомбинезона) и берета. Куртка имеет герметичные манжеты с фиксацией в двух положениях (1 – вокруг запястья руки, 2 – вокруг манжеты рукавицы). Состав ткани: 100 % полиэфир или хлопкополиэфирная с содержанием хлопка не менее 35 %. Минимальная плотность ткани: 210 г/м². Отделка ткани: - масловодоотталкивающая отделка (МВО); - кислотостойкая (не менее 80 % по H2SO4). Минимальная разрывная нагрузка по основе: 1300 Н. Минимальная разрывная нагрузка по утку: 900 Н. | ТР ТС 019/2011, ГОСТ 12.4.251-2013 (3 класс). | шт | 2 | 44-46/158-164
7 | 85 7000.01:00386 | Комбинезон от ОПЗ и пыли из нетканых материалов 41г/м2 | Комбинезон с центральной застежкой, капюшоном, внешними швами, защитными клапанами поверх молнии и эластичной лентой по линии лицевого выреза, в области талии, запястий и щиколоток. Ткани и материалы: нетканый материал из термоскрепленных волокон полиэтилена или полипропилена, или спанбонд-полиэтилена поверхностной плотностью не менее 41 г/м². Материал должен обладать антистатическими свойствами и биологической защитой против бактерий. Толщина материала: 140 мкм. Вес комбинезона: не более 180 | ТР ТС 019/2011, ГОСТ 12.4.100-80, ГОСТ 12.4.251-2013. | шт | 838 | размер 40-42/64-66 рост 158-164/182-188
8 | 85 7000.01:00389 | Комбинезон от ОПЗ и пыли из нетканых материалов 80г/м2 | Комбинезон с центральной застежкой, капюшоном, защитными клапанами и эластичной лентой по линии лицевого выреза, в области запястий и щиколоток. Ткани и материалы: нетканый материал из термоскрепленных волокон полиэтилена или полипропилена, или спанбонд-полипропилена поверхностной плотностью не менее 80 г/м², изготавливаемый путем ламинирования нетканого материала на барьерную пленку, имеющую полимерное покрытие. Материал должен обладать антистатическими свойствами и 100 % защитой против бактерий | ТР ТС 019/2011, ГОСТ 12.4.100-80, ГОСТ 12.4.251-2013. | шт | 58 | размер 44-46/56-58 рост 158-164/194-200
9 | 85 7000.01:00405 | Костюм женский утепл. для защиты от растворов кислот и щелочей | Костюм состоит из куртки, брюк. Состав ткани: полиэфирнохлопковая с содержанием хлопка не более 35 %. Минимальная плотность ткани: 250 г/м². Отделка ткани: - масловодоотталкивающая (МВО); - кислотостойкая К50Щ20. Минимальная разрывная нагрузка по основе: 1300 Н. Минимальная разрывная нагрузка по утку: 800 Н. Устойчивость окраски к стирке: класс 4.0 по ISO 105-C06. Устойчивость окраски к солнечному свету: класс 4.0 по ISO 105-B02. Стойкость к истиранию, циклов: не менее 7500 | ТР ТС 019/2011, ГОСТ 12.4.251-2013 (2 класс), ГОСТ Р 12.4.236-2011. | к-т | 36 | размер 44-46/56-58 рост 158-164/170-176
10 | 85 7000.01:00436 | Костюм для защиты от кислот и щелочей | Костюм состоит из комбинезона с вклеенными МБС/КЩС сапогами с металлоподноском и стальной стелькой повышенной герметичности, с вшитым капюшоном и герметичными манжетами;молния, закрывающаяся полосой-клапаном на кнопках; сварные соединения.Состав ткани: полиамидная ткань, с 2-х сторон покрытая ПВХ;Минимальная плотность ткани: 394 г/м².Кислотостойкая КкЩ50. Устойчивость к серной кислоте — 98% > 120 минут, щелочи (40% раствор NaOH) — > 480 минут.Температурный режим использования от -40 до +65 °С | ТР ТС 019/2011, ГОСТ 12.4.251-2013 (4 класс). | шт | 7 | размер 48-50/52-54 рост 170-176/182-188
11 | 85 7700.02:00033 | Жилет сигнальный 2 класса защиты | Ткань: из флуоресцентных материалов с содержанием полиэфира не менее 67 %. Минимальная плотность ткани: 160 г/м². Минимальная разрывная нагрузка по основе: 1000 Н. Минимальная разрывная нагрузка по утку: 500 Н. Устойчивость окраски к стирке: Класс 4.0 по ISO 105-C06 Е2S. Устойчивость окраски к солнечному свету: класс 4.0 по ISO 105-B02. Усадка ткани после 5-ти стирок: не более 2 %. Минимальный коэффициент яркости: - 0,40 – для жилетов сигнальных оранжевого цвета; - 0,76 – для жилетов сигнальных | ТР ТС 019/2011, ГОСТ Р 12.4.219-99 (2 класс) | шт | 169 | размер 40-42/68-70 рост 158-164/194-200
12 | 85 7000.01:00380 | Костюм для защиты от растворов кислот и щелочей мужской | Костюм состоит из куртки, брюк и берета. Состав ткани: полиэфирнохлопковая с содержанием хлопка не более 35 %. Минимальная плотность ткани: 250 г/м². Отделка ткани: - масловодоотталкивающая (МВО); - кислотостойкая К50Щ20. Минимальная разрывная нагрузка по основе: 1300 Н. Минимальная разрывная нагрузка по утку: 800 Н. Устойчивость окраски к стирке: класс 4.0 по ISO 105-C06. Устойчивость окраски к солнечному свету: класс 4.0 по ISO 105-B02. Стойкость к истиранию, циклов: не менее 7500 | ТР ТС 019/2011, ГОСТ 12.4.251-2013 (2 класс). | шт | 1 | 48-50/182-188
ЛОТ № 5
Поставка СПЕЦОДЕЖДЫ (комплекты) для нужд филиала Яйвинская ГРЭС ПАО "Юнипро"(Л1644/М-И), срок поставки - февраль-апрель 2019 г.
№ п/п | Код НЕ | Наименование | Полное описание | ГОСТ, ТУ | Ед.изм. | Количество, ед | Размерный ряд (от и до)
1 | 85 7700.01:00035 | Халат медицинский | Состав ткани: хлопкополиэфирная с содержанием полиэфира не менее 40 %. Минимальная плотность ткани: 140 г/м². Цвет: белый. Изменение линейных размеров (усадка) изделия после 5-ти стирок: не более 1 %. | ТР ТС 019/2011, ГОСТ 12.4.131-83 (женский) или ГОСТ 12.4.132-83 (мужской) | шт | 4 | размер 40-42/48-50 рост 158-164
2 | 85 7700.02:00033 | Жилет сигнальный 2 класса защиты | Ткань: из флуоресцентных материалов с содержанием полиэфира не менее 67 %. Минимальная плотность ткани: 160 г/м². Минимальная разрывная нагрузка по основе: 1000 Н. Минимальная разрывная нагрузка по утку: 500 Н. Устойчивость окраски к стирке: Класс 4.0 по ISO 105-C06 Е2S. Устойчивость окраски к солнечному свету: класс 4.0 по ISO 105-B02. Усадка ткани после 5-ти стирок: не более 2 %. Минимальный коэффициент яркости: - 0,40 – для жилетов сигнальных оранжевого цвета; - 0,76 – для жилетов сигнальных | ТР ТС 019/2011, ГОСТ Р 12.4.219-99 (2 класс) | шт | 70 | размер 44-46/64-66 рост 158-164/182-188
3 | 85 4200.01:00027 | Белье нательное утепленное | Белье нательное хлопчатобумажное мужское состоит из фуфайки(может быть с коротким рукавом) и кальсон поставляется в индивидуальной упаковке состав ткани 100% хлопковый трикотаж 100% хлопок плотность ткани не менее 180г/м2 | ТР ТС 017/2011, ГОСТ 31408-2009, ГОСТ 31405-2009. | шт | 11
4 | 85 7000.01:00386 | Комбинезон для защиты от общих производственных загрязнений и пыли из нетканых материалов (для защиты от физического проникновения опасных твердых час | Комбинезон с центральной застежкой, капюшоном, внешними швами, защитными клапанами поверх молнии и эластичной лентой по линии лицевого выреза, в области талии, запястий и щиколоток. Ткани и материалы: нетканый материал из термоскрепленных волокон полиэтилена или полипропилена, или спанбонд-полиэтилена поверхностной плотностью не менее 41 г/м². Материал должен обладать антистатическими свойствами и биологической защитой против бактерий. Толщина материала: 140 мкм. Вес комбинезона: не более 180 г. | ТР ТС 019/2011, ГОСТ 12.4.100-80, ГОСТ 12.4.251-2013. | шт | 434
5 | 85 7000.01:00380 | Костюм для защиты от растворов кислот и щелочей мужской | Костюм состоит из куртки, брюк и берета. Состав ткани: полиэфирнохлопковая с содержанием хлопка не более 35 %. Минимальная плотность ткани: 250 г/м². Отделка ткани: - масловодоотталкивающая (МВО); - кислотостойкая К50Щ20. Минимальная разрывная нагрузка по основе: 1300 Н. Минимальная разрывная нагрузка по утку: 800 Н. Устойчивость окраски к стирке: класс 4.0 по ISO 105-C06. Устойчивость окраски к солнечному свету: класс 4.0 по ISO 105-B02. Стойкость к истиранию, циклов: не менее 7500. Изменение л | ТР ТС 019/2011, ГОСТ 12.4.251-2013 (2 класс). | шт | 15
6 | 85 7000.01:00381 | Костюм для защиты от растворов кислот и щелочей женский | Костюм состоит из куртки, брюк и берета. Состав ткани: полиэфирнохлопковая с содержанием хлопка не более 35 %. Минимальная плотность ткани: 250 г/м². Отделка ткани: - масловодоотталкивающая (МВО); - кислотостойкая К50Щ20. Минимальная разрывная нагрузка по основе: 1300 Н. Минимальная разрывная нагрузка по утку: 800 Н. Устойчивость окраски к стирке: класс 4.0 по ISO 105-C06. Устойчивость окраски к солнечному свету: класс 4.0 по ISO 105-B02. Стойкость к истиранию, циклов: не менее 7500. Изменение л | ТР ТС 019/2011, ГОСТ 12.4.251-2013 (2 класс). | к-т | 32
7 | 85 4200.01:00026 | Белье нательное хлопчатобумажное мужское | Белье нательное хлопчатобумажное мужское состоит из фуфайки(может быть с коротким рукавом) и кальсон поставляется в индивидуальной упаковке состав ткани 100% хлопковый трикотаж 100% хлопок плотность ткани не менее 180г/м2 | ТР ТС 017/2011;ГОСТ 25296-2003;ГОСТ 31408-2009;ГОСТ 31405-2009 | шт | 202
8 | 85 7000.01:00370 | Костюм противоэнцефалитный женский | Костюм состоит из куртки с капюшоном, противомоскитной сеткой и брюк. Состав ткани: 100 % хлопок. Минимальная плотность ткани: 260 г/м². Отделка ткани: водоотталкивающая (ВО). Минимальная разрывная нагрузка по основе: 1100 Н. Минимальная разрывная нагрузка по утку: 600 Н. Устойчивость окраски к стирке: класс 4.0 по ISO 105-C06. Устойчивость окраски к солнечному свету: класс 4.0 по ISO 105-B02. Стойкость к истиранию, циклов: не менее 4000 | ТР ТС 019/2011 | шт | 2
9 | 85 7000.01:00369 | Костюм противоэнцефалитный мужской | Костюм состоит из куртки с капюшоном, противомоскитной сеткой и брюк. Состав ткани: 100 % хлопок. Минимальная плотность ткани: 260 г/м². Отделка ткани: водоотталкивающая (ВО). Минимальная разрывная нагрузка по основе: 1100 Н. Минимальная разрывная нагрузка по утку: 600 Н. Устойчивость окраски к стирке: класс 4.0 по ISO 105-C06. Устойчивость окраски к солнечному свету: класс 4.0 по ISO 105-B02. Стойкость к истиранию, циклов: не менее 4000. Изменение линейных размеров (усадка) изделия после 5-ти с | ТР ТС 019/2011 | шт | 33
10 | 85 7000.01:00392 | Костюм для защиты от искр и брызг расплавленного металла | Состав материала накладок: аналогичен основной ткани или Термостойкое + высокопрочное волокно, или ткань из арамидных волокон, возможно с негорючим полимерным покрытием. Минимальная плотность ткани накладок: 280 г/м². Минимальная разрывная нагрузка по основе: 1200 Н | ТР ТС 019/2011, ГОСТ Р ИСО 11611-2011, ГОСТ 12.4.105-81. | шт | 10
11 | 85 4200.01:00029 | Белье нательное хлопчатобумажное женское | Белье нательное хлопчатобумажное женское состоит из фуфайки(может быть с коротким рукавом) и кальсон поставляется в индивидуальной упаковке состав ткани 100% хлопковый трикотаж 100% хлопок плотность ткани не менее 180г/м2 | ТР ТС 017/2011;ГОСТ 25296-2003;ГОСТ 31408-2009;ГОСТ 31405-2009 | шт | 26
12 | 85 7000.01:00385 | Костюм для защиты от воды | Костюм состоит из куртки и полукомбинезона (или брюки с завышенной талией). Костюм выполнен с применением технологии высокочастотной сварки. Ткань: 100 % полиэфирный трикотаж с ПВХ покрытием. Общая плотность ткани, не менее: 270 г/м². Водоупорность: 10000 мм водяного столба | ТР ТС 019/2011, ГОСТ 27643-88, а для костюмов повышенной видимости так | шт | 2
13 | 85 7000.01:00393 | Костюм для защиты от искр и брызг расплавленного металла на утепляющей прокладке | Костюм состоит из куртки, полукомбинезона и пелерины с отстегивающимся утеплителем. Состав ткани: 100 % хлопок или хлопкосодержащая ткань с вложением синтетических волокон не более 12 %. Минимальная плотность ткани: 330 г/м². Отделка ткани: - огнезащитная отделка; - масловодоотталкивающая (МВО). Состав материала накладок: аналогичен основной ткани или Термостойкое + высокопрочное, или ткань из арамидных волокон, возможно с негорючим полимерным покрытием. Минимальная плотность ткани накладок: 28 | ТР ТС 019/2011, ГОСТ Р ИСО 11611-2011, ГОСТ 12.4.105-81, ГОСТ Р 12.4.2 | шт | 7
14 | 85 0000.01:00081 | Плащ для защиты от воды | Плащ прямого силуэта с центральной бортовой застежкой на кнопки с капюшоном. Карманы с клапанами. Плащ выполнен с применением технологии высокочастотной сварки. Ткань: 100 % полиэфирный трикотаж с ПВХ покрытием. Общая плотность ткани, не менее: 270 г/м². Водоупорность: 10000 мм водяного столба | ТР ТС 019/2011, ГОСТ 12.4.134-83. | шт | 48
15 | 85 7000.01:00374 | Халат для защиты от общих производственных загрязнений и механических воздействий женский | Состав ткани: хлопкополиэфирная с содержанием хлопка не менее 60 %. Минимальная плотность ткани: 235 г/м². Отделка ткани: масловодоотталкивающая (МВО). Минимальная разрывная нагрузка по основе: 1000 Н. Минимальная разрывная нагрузка по утку: 600 Н. Устойчивость окраски к стирке: класс 4.0 по ISO 105-C06. Устойчивость окраски к солнечному свету: класс 4.0 по ISO 105-B02. Стойкость к истиранию, циклов: не менее 4000. Изменение линейных размеров (усадка) изделия после 5-ти стирок: не более 1 % | ТР ТС 019/2011, ГОСТ 12.4.131-83. | шт | 1